## Plan
Udmattelse
prj nummer | 44584-?? | [7 empty] | dato | emner
Plader: | EQA03 | [6 empty] | Modtaget
Geometri: |  |  |  | Med tabs
| R= | 0.1 |  | Frekvens | 5 Hz
| Specimen | Width | Thickness | Area | Max strain | E-mod 1. load | E-mod. 2. load | Max load | Min Load | Frequency | Cycles to failure | Comments | Prøvemaskine
Date | # | (mm) | (mm) | (mm2) | (%) |  |  | (kN) | (kN) | (Hz)
2015-08-17 | EQA03-01 | 25.37 | 4.4 | 111.628 | [5 empty] | 2 m.m./min. | Statisk | O.K. | 88R8033
2015-08-17 | EQA03-02 | 25.38 | 4.51 | 114.4638 | [5 empty] | 2 m.m./min. | Statisk | O.K. | 88R8033
2015-08-17 | EQA03-03 | 25.41 | 4.45 | 113.0745 | [5 empty] | 2 m.m./min. | Statisk | O.K. | 88R8033
| EQA03-04 | 25.43 | 4.42 | 112.4006
2015-08-17 | EQA03-05 | 25.35 | 4.49 | 113.8215 | 0.55 | 35.93 | 36.07 | 22.58 | 2.26 | 5 | 2000000 | run out | 88R1331
2015-08-17 | EQA03-06 | 25.38 | 4.44 | 112.6872 | 0.7 | 35.86 | 35.79 | 28.23 | 2.82 | 5 | 234687 |  | 88R8501
2015-08-14 | EQA03-07 | 25.42 | 4.29 | 109.0518 | 0.6 | 37.55 | 37.52 | 24.55 | 2.45 | 4 | 417783 |  | 88R8033
2015-08-14 | EQA03-08 | 25.39 | 4.3 | 109.177 | 0.5 | 37.78 | 37.98 | 20.73 | 2.07 | 4 | 1500000 |  | 88R1332
2015-08-14 | EQA03-09 | 25.53 | 4.49 | 114.6297 | 1.3 | 35.91 | 35.72 | 53.23 | 5.32 | 2 | 4683 | 36 grader ved 3 HZ | 88R8033
2015-08-14 | EQA03-10 | 25.45 | 4.41 | 112.2345 | 1 | 36.23 | 36.27 | 40.7 | 4.07 | 4 | 20412 |  | 88R1332
2015-08-14 | EQA03-11 | 25.46 | 4.43 | 112.7878 | 0.9 | 37.12 | 37.23 | 37.8 | 3.78 | 4 | 32980 |  | 88R1342
2015-08-14 | EQA03-12 | 25.44 | 4.46 | 113.4624 | 0.8 | 35.17 | 35.3 | 32.04 | 3.2 | 5 | 95620 |  | 88R8501

## Results
Udmattelse |  |  | EQA03 Fatigue test
prj nummer
Plader: | EQA03
Geometri:
|  | R= | 0.1 | Frekvens | 5 Hz | [7 empty] | From Ten and Fat Datafiles | [6 empty] | Matlab "DataAnalysis"
Date | Specimen | Width | Thickness | Area | Cycles to failure | Abs Max strain | Strain Range | Peak stress | Max load | Min Load | Mean Load | Amplitude | Ini Emod | E-mod | E-mod 1 | E-mod 2 | Bending ratio | Comments |  | From Ten-files
| # | (mm) | (mm) | (mm2) |  | (%) | (%) | (MPa) | (kN) | (kN) | (kN) | (kN) | (GPa) | (GPa) | (GPa) | (GPa) | ¦E1+E2¦/¦E1+E2¦ |  | Spec. | Modulus a [GPa]: | Modulus b [GPa]: | Modulus a1 [GPa]: | Modulus b1 [GPa]: | Modulus a2 [GPa]: | Modulus b2 [GPa]:
2015-08-17 | EQA03-01 | 25.37 | 4.4 | 111.628 | Statisk | 0 | 0 | 0 | 0 | 0 | 0 | 0 | 0 | 0 | 0 | 0 | #DIV/0! | 88R8033
2015-08-17 | EQA03-02 | 25.38 | 4.51 | 114.4638 | Statisk | 0 | 0 | 0 | 0 | 0 | 0 | 0 | 0 | 0 | 0 | 0 | #DIV/0! | 88R8033
2015-08-17 | EQA03-03 | 25.41 | 4.45 | 113.0745 | Statisk | 0 | 0 | 0 | 0 | 0 | 0 | 0 | 0 | 0 | 0 | 0 | #DIV/0! | 88R8033
0 | EQA03-04 | 25.43 | 4.42 | 112.4006 | 0 | 0 | 0 | 0 | 0 | 0 | 0 | 0 | 0 | 0 | 0 | 0 | #DIV/0! | 0
2015-08-17 | EQA03-05 | 25.35 | 4.49 | 113.8215 | 2000000 | 0.55 | 0.495 | 0 | 0 | 0 | 0 | 0 |  |  |  |  | #DIV/0! | 88R1331
2015-08-17 | EQA03-06 | 25.38 | 4.44 | 112.6872 | 234687 | 0.7 | 0.63 | 0 | 0 | 0 | 0 | 0 |  |  |  |  | #DIV/0! | 88R8501
2015-08-14 | EQA03-07 | 25.42 | 4.29 | 109.0518 | 417783 | 0.6 | 0.54 | 0 | 0 | 0 | 0 | 0 |  |  |  |  | #DIV/0! | 88R8033
2015-08-14 | EQA03-08 | 25.39 | 4.3 | 109.177 | 1500000 | 0.5 | 0.45 | 0 | 0 | 0 | 0 | 0 |  |  |  |  | #DIV/0! | 88R1332
2015-08-14 | EQA03-09 | 25.53 | 4.49 | 114.6297 | 4683 | 1.3 | 1.17 | 0 | 0 | 0 | 0 | 0 |  |  |  |  | #DIV/0! | 88R8033
2015-08-14 | EQA03-10 | 25.45 | 4.41 | 112.2345 | 20412 | 1 | 0.9 | 0 | 0 | 0 | 0 | 0 |  |  |  |  | #DIV/0! | 88R1332
2015-08-14 | EQA03-11 | 25.46 | 4.43 | 112.7878 | 32980 | 0.9 | 0.81 | 0 | 0 | 0 | 0 | 0 |  |  |  |  | #DIV/0! | 88R1342
2015-08-14 | EQA03-12 | 25.44 | 4.46 | 113.4624 | 95620 | 0.8 | 0.72 | 0 | 0 | 0 | 0 | 0 |  |  |  |  | #DIV/0! | 88R8501
SN-Curve | Astm Stat
Cycles | Max Strain | Cycles | Strain Range | Cycles | Max Stress
Statisk | 0 | Statisk | 0 | Statisk | 0
Statisk | 0 | Statisk | 0 | Statisk | 0
Statisk | 0 | Statisk | 0 | Statisk | 0
0 | 0 | 0 | 0 | 0 | 0
2000000 | 0.55 | 2000000 | 0.495 | 2000000 | 0
234687 | 0.7 | 234687 | 0.63 | 234687 | 0
417783 | 0.6 | 417783 | 0.54 | 417783 | 0
1500000 | 0.5 | 1500000 | 0.45 | 1500000 | 0
4683 | 1.3 | 4683 | 1.17 | 4683 | 0
20412 | 1 | 20412 | 0.9 | 20412 | 0
32980 | 0.9 | 32980 | 0.81 | 32980 | 0
95620 | 0.8 | 95620 | 0.72 | 95620 | 0

## ASTM E739 stat (Max Strain)
SN Points |  | X | Y | X^2 | Y^2 | X*Y | N | 6 |  |  |  | X | YHAT | X | Xconfi | Yavg | Y1 | Y2 | SN-line |  | Lower conf |  | Upper Conf |  | SUMMARY OUTPUT
[7 empty] | SUMX | -0.4054749 |  |  |  | 0 | 4.335416 | -0.39794 | 0.3963626 | 6.74789 | 6.351527 | 7.144252 | 5596155.8 | 0.4 | 2246607.7 | 0.4 | 13939665.3 | 0.4
[7 empty] | SUMY | 28.47065 |  |  |  | 0 | 4.335416 | -0.3882767 | 0.3859076 | 6.689307 | 6.303399 | 7.075214 | 4889977.3 | 0.409 | 2010940.7 | 0.409 | 11890891.6 | 0.409 | Regression Statistics
[7 empty] | SUMXX | 0.09767987 |  |  |  | 0 | 4.335416 | -0.3788237 | 0.3757113 | 6.631999 | 6.256288 | 7.00771 | 4285476.2 | 0.418 | 1804212.9 | 0.418 | 10179123.3 | 0.418 | Multiple R | 0.8824405
[7 empty] | SUMYY | 137.7056 |  |  |  | 0 | 4.335416 | -0.3695721 | 0.3657645 | 6.575912 | 6.210148 | 6.941677 | 3766276.2 | 0.427 | 1622361.6 | 0.427 | 8743326.4 | 0.427 | R Square | 0.7787012
0.55 | 2000000 | [5 empty] | SUMXY | -2.350077 |  |  |  | 0 | 4.335416 | -0.3605135 | 0.3560588 | 6.520995 | 6.164936 | 6.877054 | 3318907.7 | 0.436 | 1461963.0 | 0.436 | 7534491.7 | 0.436 | Adjusted R Square | 0.7510388
0.7 | 234687 | -0.154902 | 5.370489 | 0.02399462 | 28.84215 | -0.8318993 | SAKX | 0.07027823 |  |  |  | -0.154902 | 5.274495 | -0.35164 | 0.3465863 | 6.4672 | 6.120614 | 6.813787 | 2932245.2 | 0.445 | 1320121.9 | 0.445 | 6513081.9 | 0.445 | Standard Error | 4.875709
0.6 | 417783 | -0.2218487 | 5.620951 | 0.04921687 | 31.59509 | -1.247001 | SAKY (SAKtotal) | 2.609248 |  |  |  | -0.2218487 | 5.680353 | -0.3429441 | 0.3373397 | 6.414483 | 6.077143 | 6.751822 | 2597063.5 | 0.454 | 1194380.9 | 0.454 | 5647058.4 | 0.454 | Observations | 10
0.5 | 1500000 | [5 empty] | SAPXY | -0.4260551 |  |  |  | 0 | 4.335416 | -0.334419 | 0.3283126 | 6.3628 | 6.034487 | 6.691112 | 2305683.6 | 0.463 | 1082647.7 | 0.463 | 4910348.0 | 0.463
1.3 | 4683 | 0.1139434 | 3.670524 | 0.01298309 | 13.47275 | 0.4182318 | XMEAN | -0.06757914 |  |  |  | 0.1139434 | 3.644645 | -0.326058 | 0.3194987 | 6.312112 | 5.992613 | 6.631611 | 2051690.7 | 0.472 | 983135.1 | 0.472 | 4281644.3 | 0.472 | ANOVA
1 | 20412 | 0 | 4.309886 | 0 | 18.57511 | 0 | YMEAN | 4.745108 |  |  |  | 0 | 4.335416 | -0.3178549 | 0.3108925 | 6.262382 | 5.951489 | 6.573274 | 1829706.8 | 0.481 | 894311.8 | 0.481 | 3743467.3 | 0.481 |  | df | SS | MS | F | Significance F
0.9 | 32980 | -0.04575749 | 4.518251 | 0.002093748 | 20.41459 | -0.2067438 | A1 | -6.062406 | -6.062406 | -0.164951 |  | -0.04575749 | 4.612816 | -0.3098039 | 0.302489 | 6.213573 | 5.911084 | 6.516062 | 1635208.2 | 0.49 | 814861.9 | 0.49 | 3281422.1 | 0.49 | Regression | 1 | 669.2022 | 669.2022 | 28.15022 | 0.0007234162
0.8 | 95620 | -0.09691001 | 4.980549 | 0.009391551 | 24.80587 | -0.482665 | A0 | 4.335416 | 21647.91 | 5.211334e-27 |  | -0.09691001 | 4.922924 | -0.3018995 | 0.2942836 | 6.165653 | 5.871369 | 6.459937 | 1464377.3 | 0.499 | 743651.3 | 0.499 | 2883610.5 | 0.499 | Residual | 8 | 190.1803 | 23.77254
[7 empty] | R2 | 0.9899096 | (X=21647.9Y^-6.06) |  |  | 0 | 4.335416 | -0.2941363 | 0.2862721 | 6.11859 | 5.832317 | 6.404862 | 1313982.3 | 0.508 | 679700.2 | 0.508 | 2540163.2 | 0.508 | Total | 9 | 859.3825
[7 empty] | T-VALUE | 2.7764 |  |  |  | 0 | 4.335416 | -0.2865095 | 0.2784508 | 6.072353 | 5.793902 | 6.350803 | 1181279.2 | 0.517 | 622159.5 | 0.517 | 2242866.3 | 0.517
[7 empty] | F-VALUE | 6.94 |  |  |  | 0 | 4.335416 | -0.2790143 | 0.2708165 | 6.026914 | 5.756097 | 6.29773 | 1063931.4 | 0.526 | 570291.8 | 0.526 | 1984861.1 | 0.526 |  | Coefficients | Standard Error | t Stat | P-value | Lower 95% | Upper 95% | Lower 95.0% | Upper 95.0%
[7 empty] | CONFIA1 | 0.8496776 | -5.212728 | -6.912083 |  | 0 | 4.335416 | -0.2716462 | 0.2633663 | 5.982246 | 5.718879 | 6.245612 | 959943.3 | 0.535 | 523454.9 | 0.535 | 1760402.0 | 0.535 | Intercept | 86.95883 | 2.934841 | 29.62983 | 1.824742e-09 | 80.19107 | 93.72659 | 80.19107 | 93.72659
[7 empty] | CONFIA0 | 0.09195788 | 4.243458 | 4.427374 |  | 0 | 4.335416 | -0.2644011 | 0.2560977 | 5.938323 | 5.682225 | 6.19442 | 867606.4 | 0.544 | 481088.5 | 0.544 | 1564661.8 | 0.544 | X Variable 1 | -0.0003935312 | 7.417171e-05 | -5.305678 | 0.0007234162 | -0.0005645715 | -0.0002224908 | -0.0005645715 | -0.0002224908
[7 empty] | Xmin | 0.4 |  |  |  | 0 | 4.335416 | -0.2572749 | 0.2490088 | 5.895121 | 5.646112 | 6.144129 | 785453.8 | 0.553 | 442702.3 | 0.553 | 1393572.1 | 0.553
[7 empty] | Xmax | 1.3 | [5 empty] | -0.2502637 | 0.2420979 | 5.852616 | 5.610518 | 6.094714 | 712223 | 0.562 | 407866.6 | 0.562 | 1243695.0 | 0.562
[7 empty] | Variansanalysetabel | [6 empty] | -0.2433639 | 0.2353637 | 5.810787 | 5.575423 | 6.04615 | 646824.8 | 0.571 | 376203.6 | 0.571 | 1112116.7 | 0.571
[8 empty] | SAK | f | S2 | F |  |  | -0.236572 | 0.2288055 | 5.769611 | 5.540806 | 5.998417 | 588317.1 | 0.58 | 347380.9 | 0.58 | 996361.6 | 0.58 | RESIDUAL OUTPUT
[7 empty] | Regress | 2.582919 | 1 | 2.582919 | 392.4151 |  |  | -0.2298847 | 0.2224228 | 5.72907 | 5.506648 | 5.951493 | 535883.4 | 0.589 | 321105.4 | 0.589 | 894320.3 | 0.589
[7 empty] | Residual | 0.02632844 | 4 | 0.006582109 |  |  |  | -0.2232988 | 0.2162154 | 5.689144 | 5.472929 | 5.905359 | 488814.4 | 0.598 | 297117.7 | 0.598 | 804191.4 | 0.598 | Observation | Predicted Y | Residuals | Standard Residuals
[7 empty] | Total | 2.609248 | 5 |  |  |  |  | -0.2168113 | 0.2101839 | 5.649814 | 5.43963 | 5.859998 | 446492.4 | 0.607 | 275188.4 | 0.607 | 724432.7 | 0.607 | 1 | 64.96201 | 0.4744117 | 0.1032034
[14 empty] | -0.2104193 | 0.204329 | 5.611063 | 5.406734 | 5.815392 | 408378.7 | 0.616 | 255113.9 | 0.616 | 653720.4 | 0.616 | 2 | 84.73538 | 8.122434 | 1.766952
[14 empty] | -0.20412 | 0.1986517 | 5.572874 | 5.374222 | 5.771526 | 374002.2 | 0.625 | 236713.2 | 0.625 | 590916.1 | 0.625 | 3 | 72.39896 | -3.772852 | -0.8207449
[14 empty] | -0.1979107 | 0.1931537 | 5.535231 | 5.342078 | 5.728385 | 342950.3 | 0.634 | 219825.2 | 0.634 | 535038.3 | 0.634 | 4 | 83.96799 | 3.538941 | 0.7698601
[7 empty] | N = | 21647.91 | * | S^ | -6.062406 |  |  | -0.191789 | 0.1878369 | 5.498119 | 5.310282 | 5.685956 | 314861 | 0.643 | 204306.4 | 0.643 | 485239.1 | 0.643 | 5 | 80.24951 | -3.074627 | -0.6688533
[14 empty] | -0.1857524 | 0.1827036 | 5.461522 | 5.278819 | 5.644226 | 289415.9 | 0.652 | 190028.5 | 0.652 | 440784.2 | 0.652 | 6 | 78.18348 | -4.540703 | -0.9877831
[14 empty] | -0.1797985 | 0.1777566 | 5.425428 | 5.247671 | 5.603184 | 266334.7 | 0.661 | 176876.9 | 0.661 | 401036.8 | 0.661 | 7 | 58.29205 | 5.538464 | 1.204835
[7 empty] | N | TVALUE | FVALUE |  | 95% |  |  | -0.1739252 | 0.1729989 | 5.389821 | 5.216822 | 5.56282 | 245369.8 | 0.67 | 164748.8 | 0.67 | 365443.3 | 0.67 | 8 | 76.17686 | -1.661665 | -0.3614781
[7 empty] | 1 | 12.706 | 199.5 |  |  |  |  | -0.1681302 | 0.168434 | 5.35469 | 5.186256 | 5.523124 | 226302.6 | 0.679 | 153552.1 | 0.679 | 333521.3 | 0.679 | 9 | 66.37833 | 1.080676 | 0.23509
[7 empty] | 2 | 4.303 | 19 |  |  |  |  | -0.1624116 | 0.1640655 | 5.320021 | 5.155955 | 5.484086 | 208939.6 | 0.688 | 143204 | 0.688 | 304850.1 | 0.688 | 10 | 71.75003 | -5.70508 | -1.241081
[7 empty] | 3 | 3.182 | 9.55 |  |  |  |  | -0.1567672 | 0.1598976 | 5.285802 | 5.125905 | 5.4457 | 193109 | 0.697 | 133630.3 | 0.697 | 279061.6 | 0.697 | 11 | 1.821974 | -0.02357238 | -2.110559
[7 empty] | 4 | 2.7764 | 6.94 |  |  |  |  | -0.1511953 | 0.1559345 | 5.252023 | 5.096089 | 5.407958 | 178658.3 | 0.706 | 124763.8 | 0.706 | 255833.7 | 0.706 | 12 | 1.741846 | 0.005198026 | 0.4654065
[7 empty] | 5 | 2.5706 | 5.79 |  |  |  |  | -0.145694 | 0.1521806 | 5.218672 | 5.066491 | 5.370852 | 165451.9 | 0.715 | 116544.4 | 0.715 | 234883.5 | 0.715
[7 empty] | 6 | 2.4469 | 5.14 |  |  |  |  | -0.1402614 | 0.1486405 | 5.185738 | 5.037097 | 5.334378 | 153369 | 0.724 | 108917.4 | 0.724 | 215962.4 | 0.724
[7 empty] | 7 | 2.3646 | 4.74 |  |  |  |  | -0.134896 | 0.1453187 | 5.15321 | 5.007892 | 5.298529 | 142301.8 | 0.733 | 101833.8 | 0.733 | 198851.6 | 0.733
[7 empty] | 8 | 2.306 | 4.46 |  |  |  |  | -0.1295961 | 0.1422197 | 5.12108 | 4.97886 | 5.2633 | 132153.9 | 0.742 | 95249 | 0.742 | 183358 | 0.742
[7 empty] | 9 | 2.2622 | 4.26 |  |  |  |  | -0.1243601 | 0.1393478 | 5.089337 | 4.949989 | 5.228685 | 122839.2 | 0.751 | 89122.9 | 0.751 | 169310.9 | 0.751
[7 empty] | 10 | 2.2281 | 4.1 |  |  |  |  | -0.1191864 | 0.1367071 | 5.057972 | 4.921265 | 5.194679 | 114280.6 | 0.76 | 83419.04 | 0.76 | 156559.5 | 0.76
[7 empty] | 11 | 2.201 | 3.98 |  |  |  |  | -0.1140737 | 0.1343012 | 5.026977 | 4.892676 | 5.161278 | 106408.6 | 0.769 | 78104.41 | 0.769 | 144969.9 | 0.769
[7 empty] | 12 | 2.1788 | 2.89 |  |  |  |  | -0.1090204 | 0.1321331 | 4.996342 | 4.864209 | 5.128475 | 99161.23 | 0.778 | 73149.07 | 0.778 | 134423.4 | 0.778
[7 empty] | 13 | 2.1604 | 3.81 |  |  |  |  | -0.1040253 | 0.1302052 | 4.966059 | 4.835854 | 5.096265 | 92482.45 | 0.787 | 68525.81 | 0.787 | 124814.4 | 0.787
[7 empty] | 14 | 2.1448 | 3.74 |  |  |  |  | -0.09908693 | 0.1285191 | 4.936121 | 4.807602 | 5.06464 | 86321.93 | 0.796 | 64209.92 | 0.796 | 116048.7 | 0.796
[7 empty] | 15 | 2.1315 | 3.68 |  |  |  |  | -0.09420412 | 0.1270754 | 4.90652 | 4.779444 | 5.033595 | 80634.25 | 0.805 | 60178.89 | 0.805 | 108042.6 | 0.805
[7 empty] | 16 | 2.1199 | 3.63 |  |  |  |  | -0.0893756 | 0.1258738 | 4.877247 | 4.751373 | 5.003121 | 75378.43 | 0.814 | 56412.23 | 0.814 | 100721.2 | 0.814
[7 empty] | 17 | 2.1098 | 3.59 |  |  |  |  | -0.08460016 | 0.1249129 | 4.848296 | 4.723384 | 4.973209 | 70517.43 | 0.823 | 52891.22 | 0.823 | 94017.65 | 0.823
[7 empty] | 18 | 2.1009 | 3.55 |  |  |  |  | -0.07987667 | 0.1241902 | 4.819661 | 4.695471 | 4.943851 | 66017.76 | 0.832 | 49598.73 | 0.832 | 87872.09 | 0.832
[7 empty] | 19 | 2.093 | 3.52 |  |  |  |  | -0.075204 | 0.123702 | 4.791333 | 4.667631 | 4.915035 | 61849.07 | 0.841 | 46519.08 | 0.841 | 82230.93 | 0.841
[7 empty] | 20 | 2.086 | 3.49 |  |  |  |  | -0.07058107 | 0.1234436 | 4.763307 | 4.639863 | 4.886751 | 57983.85 | 0.85 | 43637.86 | 0.85 | 77046.11 | 0.85
[7 empty] | 21 | 2.0796 | 3.47 |  |  |  |  | -0.06600684 | 0.1234092 | 4.735576 | 4.612167 | 4.858985 | 54397.15 | 0.859 | 40941.81 | 0.859 | 72274.55 | 0.859
[7 empty] | 22 | 2.0739 | 3.44 |  |  |  |  | -0.06148027 | 0.1235919 | 4.708134 | 4.584542 | 4.831726 | 51066.29 | 0.868 | 38418.68 | 0.868 | 67877.57 | 0.868
[7 empty] | 23 | 2.069 | 3.42 |  |  |  |  | -0.05700041 | 0.1239842 | 4.680976 | 4.556991 | 4.80496 | 47970.64 | 0.877 | 36057.14 | 0.877 | 63820.44 | 0.877
[7 empty] | 24 | 2.064 | 3.4 |  |  |  |  | -0.05256628 | 0.1245777 | 4.654094 | 4.529516 | 4.778672 | 45091.44 | 0.886 | 33846.7 | 0.886 | 60071.96 | 0.886
[7 empty] | 25 | 2.06 | 3.39 |  |  |  |  | -0.04817696 | 0.1253634 | 4.627484 | 4.502121 | 4.752848 | 42411.56 | 0.895 | 31777.58 | 0.895 | 56604.07 | 0.895
[7 empty] | 26 | 2.056 | 3.37 |  |  |  |  | -0.04383157 | 0.1263318 | 4.601141 | 4.474809 | 4.727473 | 39915.42 | 0.904 | 29840.69 | 0.904 | 53391.55 | 0.904
[7 empty] | 27 | 2.052 | 3.35 |  |  |  |  | -0.03952922 | 0.1274732 | 4.575058 | 4.447585 | 4.702531 | 37588.77 | 0.913 | 28027.53 | 0.913 | 50411.71 | 0.913
[7 empty] | 28 | 2.048 | 3.34 |  |  |  |  | -0.03526908 | 0.1287777 | 4.549231 | 4.420454 | 4.678009 | 35418.6 | 0.922 | 26330.17 | 0.922 | 47644.1 | 0.922
[7 empty] | 29 | 2.045 | 3.33 |  |  |  |  | -0.03105032 | 0.1302353 | 4.523656 | 4.39342 | 4.653891 | 33393.01 | 0.931 | 24741.17 | 0.931 | 45070.35 | 0.931
[7 empty] | 30 | 2.042 | 3.32 |  |  |  |  | -0.02687215 | 0.131836 | 4.498326 | 4.36649 | 4.630162 | 31501.11 | 0.94 | 23253.58 | 0.94 | 42673.85 | 0.94
[7 empty] | 31 | 2.021 | 3.23 |  |  |  |  | -0.02273379 | 0.1335702 | 4.473237 | 4.339667 | 4.606808 | 29732.91 | 0.949 | 21860.86 | 0.949 | 40439.67 | 0.949
[7 empty] | 40 | 2.021 | 3.23 |  |  |  |  | -0.01863449 | 0.1354282 | 4.448386 | 4.312958 | 4.583814 | 28079.27 | 0.958 | 20556.9 | 0.958 | 38354.29 | 0.958
[7 empty] | 41 | 2 | 3.15 |  |  |  |  | -0.01457353 | 0.1374009 | 4.423767 | 4.286366 | 4.561167 | 26531.79 | 0.967 | 19335.96 | 0.967 | 36405.54 | 0.967
[7 empty] | 60 | 2 | 3.15 |  |  |  |  | -0.01055018 | 0.1394794 | 4.399375 | 4.259896 | 4.538855 | 25082.77 | 0.976 | 18192.65 | 0.976 | 34582.38 | 0.976
[7 empty] | 61 | 1.98 | 3.07 |  |  |  |  | -0.00656377 | 0.1416554 | 4.375208 | 4.233553 | 4.516864 | 23725.11 | 0.985 | 17121.93 | 0.985 | 32874.83 | 0.985
[7 empty] | 120 | 1.98 | 3.07 |  |  |  |  | -0.002613616 | 0.1439207 | 4.351261 | 4.20734 | 4.495181 | 22452.3 | 0.994 | 16119.07 | 0.994 | 31273.86 | 0.994
[7 empty] | 121 | 1.96 | 3 |  |  |  |  | 0.001300933 | 0.1462678 | 4.327529 | 4.181261 | 4.473797 | 21258.33 | 1.003 | 15179.64 | 1.003 | 29771.25 | 1.003
[14 empty] | 0.005180513 | 0.1486897 | 4.30401 | 4.15532 | 4.452699 | 20137.69 | 1.012 | 14299.47 | 1.012 | 28359.55 | 1.012
[14 empty] | 0.009025742 | 0.1511795 | 4.280698 | 4.129519 | 4.431878 | 19085.27 | 1.021 | 13474.69 | 1.021 | 27031.97 | 1.021
[14 empty] | 0.01283722 | 0.1537311 | 4.257591 | 4.10386 | 4.411323 | 18096.37 | 1.03 | 12701.66 | 1.03 | 25782.36 | 1.03
[14 empty] | 0.01661555 | 0.1563387 | 4.234686 | 4.078347 | 4.391024 | 17166.66 | 1.039 | 11976.97 | 1.039 | 24605.06 | 1.039
[14 empty] | 0.02036128 | 0.1589967 | 4.211978 | 4.052981 | 4.370974 | 16292.12 | 1.048 | 11297.46 | 1.048 | 23494.94 | 1.048
[14 empty] | 0.02407499 | 0.1617003 | 4.189464 | 4.027763 | 4.351164 | 15469.05 | 1.057 | 10660.15 | 1.057 | 22447.29 | 1.057
[14 empty] | 0.0277572 | 0.1644448 | 4.167141 | 4.002696 | 4.331585 | 14694.02 | 1.066 | 10062.27 | 1.066 | 21457.8 | 1.066
[14 empty] | 0.03140846 | 0.1672257 | 4.145005 | 3.977779 | 4.312231 | 13963.85 | 1.075 | 9501.22 | 1.075 | 20522.53 | 1.075
[14 empty] | 0.03502928 | 0.1700393 | 4.123054 | 3.953015 | 4.293093 | 13275.6 | 1.084 | 8974.598 | 1.084 | 19637.83 | 1.084
[14 empty] | 0.03862016 | 0.1728817 | 4.101285 | 3.928403 | 4.274167 | 12626.55 | 1.093 | 8480.143 | 1.093 | 18800.38 | 1.093
[14 empty] | 0.04218159 | 0.1757496 | 4.079694 | 3.903944 | 4.255444 | 12014.18 | 1.102 | 8015.755 | 1.102 | 18007.09 | 1.102
[14 empty] | 0.04571406 | 0.1786399 | 4.058279 | 3.879639 | 4.236919 | 11436.12 | 1.111 | 7579.471 | 1.111 | 17255.15 | 1.111
[14 empty] | 0.04921802 | 0.1815496 | 4.037036 | 3.855487 | 4.218586 | 10890.21 | 1.12 | 7169.464 | 1.12 | 16541.92 | 1.12
[14 empty] | 0.05269394 | 0.1844763 | 4.015964 | 3.831488 | 4.20044 | 10374.42 | 1.129 | 6784.028 | 1.129 | 15865 | 1.129
[14 empty] | 0.05614226 | 0.1874173 | 3.995059 | 3.807641 | 4.182476 | 9886.869 | 1.138 | 6421.573 | 1.138 | 15222.15 | 1.138
[14 empty] | 0.05956342 | 0.1903706 | 3.974318 | 3.783948 | 4.164689 | 9425.803 | 1.147 | 6080.619 | 1.147 | 14611.3 | 1.147
[14 empty] | 0.06295783 | 0.1933339 | 3.95374 | 3.760406 | 4.147074 | 8989.593 | 1.156 | 5759.783 | 1.156 | 14030.52 | 1.156
[14 empty] | 0.06632593 | 0.1963055 | 3.933321 | 3.737016 | 4.129627 | 8576.721 | 1.165 | 5457.777 | 1.165 | 13478.04 | 1.165
[14 empty] | 0.0696681 | 0.1992835 | 3.91306 | 3.713776 | 4.112343 | 8185.773 | 1.174 | 5173.401 | 1.174 | 12952.19 | 1.174
[14 empty] | 0.07298474 | 0.2022664 | 3.892953 | 3.690686 | 4.095219 | 7815.429 | 1.183 | 4905.535 | 1.183 | 12451.43 | 1.183
[14 empty] | 0.07627626 | 0.2052528 | 3.872998 | 3.667746 | 4.078251 | 7464.459 | 1.192 | 4653.134 | 1.192 | 11974.33 | 1.192
[14 empty] | 0.07954301 | 0.2082412 | 3.853194 | 3.644953 | 4.061435 | 7131.715 | 1.201 | 4415.224 | 1.201 | 11519.54 | 1.201
[14 empty] | 0.08278537 | 0.2112304 | 3.833537 | 3.622307 | 4.044768 | 6816.123 | 1.21 | 4190.897 | 1.21 | 11085.82 | 1.21
[14 empty] | 0.08600371 | 0.2142194 | 3.814027 | 3.599807 | 4.028246 | 6516.683 | 1.219 | 3979.305 | 1.219 | 10672 | 1.219
[14 empty] | 0.08919837 | 0.2172069 | 3.794659 | 3.577452 | 4.011866 | 6232.456 | 1.228 | 3779.656 | 1.228 | 10277 | 1.228
[14 empty] | 0.0923697 | 0.2201922 | 3.775433 | 3.555241 | 3.995626 | 5962.568 | 1.237 | 3591.213 | 1.237 | 9899.78 | 1.237
[14 empty] | 0.09551804 | 0.2231743 | 3.756347 | 3.533173 | 3.979521 | 5706.198 | 1.246 | 3413.285 | 1.246 | 9539.4 | 1.246
[14 empty] | 0.09864373 | 0.2261523 | 3.737398 | 3.511245 | 3.96355 | 5462.578 | 1.255 | 3245.229 | 1.255 | 9194.963 | 1.255
[14 empty] | 0.1017471 | 0.2291257 | 3.718584 | 3.489458 | 3.94771 | 5230.99 | 1.264 | 3086.443 | 1.264 | 8865.629 | 1.264
[14 empty] | 0.1048284 | 0.2320936 | 3.699904 | 3.46781 | 3.931997 | 5010.76 | 1.273 | 2936.365 | 1.273 | 8550.612 | 1.273
[14 empty] | 0.107888 | 0.2350555 | 3.681355 | 3.446299 | 3.91641 | 4801.257 | 1.282 | 2794.47 | 1.282 | 8249.173 | 1.282
[14 empty] | 0.1109262 | 0.2380108 | 3.662936 | 3.424925 | 3.900947 | 4601.888 | 1.291 | 2660.267 | 1.291 | 7960.619 | 1.291
[14 empty] | 0.1139434 | 0.2409589 | 3.644645 | 3.403686 | 3.885604 | 4412.098 | 1.3 | 2533.297 | 1.3 | 7684.295 | 1.3

## ASTM E739 stat (Strain Range)
SN Points |  | X | Y | X^2 | Y^2 | X*Y | N | 0 |  |  |  | X | YHAT | X | Xconfi | Yavg | Y1 | Y2 | SN-line |  | Lower conf |  | Upper Conf |  | SUMMARY OUTPUT
0 | Statisk | #NUM! | #VALUE! | #NUM! | #VALUE! | #NUM! | SUMX | #NUM! |  |  |  | #NUM! | #VALUE! | #NUM! | #N/A | #VALUE! | #VALUE! | #VALUE! | #VALUE! | #NUM! | #VALUE! | #NUM! | #VALUE! | #NUM!
0 | Statisk | #NUM! | #VALUE! | #NUM! | #VALUE! | #NUM! | SUMY | #VALUE! |  |  |  | #NUM! | #VALUE! | #NUM! | #N/A | #VALUE! | #VALUE! | #VALUE! | #VALUE! | #NUM! | #VALUE! | #NUM! | #VALUE! | #NUM! | Regression Statistics
0 | Statisk | #NUM! | #VALUE! | #NUM! | #VALUE! | #NUM! | SUMXX | #NUM! |  |  |  | #NUM! | #VALUE! | #NUM! | #N/A | #VALUE! | #VALUE! | #VALUE! | #VALUE! | #NUM! | #VALUE! | #NUM! | #VALUE! | #NUM! | Multiple R | 0.8824405
0 | 0 | #NUM! | #NUM! | #NUM! | #NUM! | #NUM! | SUMYY | #VALUE! |  |  |  | #NUM! | #VALUE! | #NUM! | #N/A | #VALUE! | #VALUE! | #VALUE! | #VALUE! | #NUM! | #VALUE! | #NUM! | #VALUE! | #NUM! | R Square | 0.7787012
[7 empty] | SUMXY | #NUM! |  |  |  | 0 | #VALUE! | #NUM! | #N/A | #VALUE! | #VALUE! | #VALUE! | #VALUE! | #NUM! | #VALUE! | #NUM! | #VALUE! | #NUM! | Adjusted R Square | 0.7510388
[7 empty] | SAKX | #NUM! |  |  |  | 0 | #VALUE! | #NUM! | #N/A | #VALUE! | #VALUE! | #VALUE! | #VALUE! | #NUM! | #VALUE! | #NUM! | #VALUE! | #NUM! | Standard Error | 4.875709
[7 empty] | SAKY (SAKtotal) | #VALUE! |  |  |  | 0 | #VALUE! | #NUM! | #N/A | #VALUE! | #VALUE! | #VALUE! | #VALUE! | #NUM! | #VALUE! | #NUM! | #VALUE! | #NUM! | Observations | 10
[7 empty] | SAPXY | #NUM! |  |  |  | 0 | #VALUE! | #NUM! | #N/A | #VALUE! | #VALUE! | #VALUE! | #VALUE! | #NUM! | #VALUE! | #NUM! | #VALUE! | #NUM!
[7 empty] | XMEAN | #NUM! |  |  |  | 0 | #VALUE! | #NUM! | #N/A | #VALUE! | #VALUE! | #VALUE! | #VALUE! | #NUM! | #VALUE! | #NUM! | #VALUE! | #NUM! | ANOVA
[7 empty] | YMEAN | #VALUE! |  |  |  | 0 | #VALUE! | #NUM! | #N/A | #VALUE! | #VALUE! | #VALUE! | #VALUE! | #NUM! | #VALUE! | #NUM! | #VALUE! | #NUM! |  | df | SS | MS | F | Significance F
[7 empty] | A1 | #NUM! | #NUM! | #NUM! |  | 0 | #VALUE! | #NUM! | #N/A | #VALUE! | #VALUE! | #VALUE! | #VALUE! | #NUM! | #VALUE! | #NUM! | #VALUE! | #NUM! | Regression | 1 | 669.2022 | 669.2022 | 28.15022 | 0.0007234162
[7 empty] | A0 | #VALUE! | #VALUE! | #VALUE! |  | 0 | #VALUE! | #NUM! | #N/A | #VALUE! | #VALUE! | #VALUE! | #VALUE! | #NUM! | #VALUE! | #NUM! | #VALUE! | #NUM! | Residual | 8 | 190.1803 | 23.77254
[7 empty] | R2 | #NUM! | #VALUE! |  |  | 0 | #VALUE! | #NUM! | #N/A | #VALUE! | #VALUE! | #VALUE! | #VALUE! | #NUM! | #VALUE! | #NUM! | #VALUE! | #NUM! | Total | 9 | 859.3825
[7 empty] | T-VALUE | #N/A |  |  |  | 0 | #VALUE! | #NUM! | #N/A | #VALUE! | #VALUE! | #VALUE! | #VALUE! | #NUM! | #VALUE! | #NUM! | #VALUE! | #NUM!
[7 empty] | F-VALUE | #N/A |  |  |  | 0 | #VALUE! | #NUM! | #N/A | #VALUE! | #VALUE! | #VALUE! | #VALUE! | #NUM! | #VALUE! | #NUM! | #VALUE! | #NUM! |  | Coefficients | Standard Error | t Stat | P-value | Lower 95% | Upper 95% | Lower 95.0% | Upper 95.0%
[7 empty] | CONFIA1 | #N/A | #NUM! | #NUM! |  | 0 | #VALUE! | #NUM! | #N/A | #VALUE! | #VALUE! | #VALUE! | #VALUE! | #NUM! | #VALUE! | #NUM! | #VALUE! | #NUM! | Intercept | 86.95883 | 2.934841 | 29.62983 | 1.824742e-09 | 80.19107 | 93.72659 | 80.19107 | 93.72659
[7 empty] | CONFIA0 | #N/A | #VALUE! | #VALUE! |  | 0 | #VALUE! | #NUM! | #N/A | #VALUE! | #VALUE! | #VALUE! | #VALUE! | #NUM! | #VALUE! | #NUM! | #VALUE! | #NUM! | X Variable 1 | -0.0003935312 | 7.417171e-05 | -5.305678 | 0.0007234162 | -0.0005645715 | -0.0002224908 | -0.0005645715 | -0.0002224908
[7 empty] | Xmin | 0 |  |  |  | 0 | #VALUE! | #NUM! | #N/A | #VALUE! | #VALUE! | #VALUE! | #VALUE! | #NUM! | #VALUE! | #NUM! | #VALUE! | #NUM!
[7 empty] | Xmax | 0 | [5 empty] | #NUM! | #N/A | #VALUE! | #VALUE! | #VALUE! | #VALUE! | #NUM! | #VALUE! | #NUM! | #VALUE! | #NUM!
[7 empty] | Variansanalysetabel | [6 empty] | #NUM! | #N/A | #VALUE! | #VALUE! | #VALUE! | #VALUE! | #NUM! | #VALUE! | #NUM! | #VALUE! | #NUM!
[8 empty] | SAK | f | S2 | F |  |  | #NUM! | #N/A | #VALUE! | #VALUE! | #VALUE! | #VALUE! | #NUM! | #VALUE! | #NUM! | #VALUE! | #NUM! | RESIDUAL OUTPUT
[7 empty] | Regress | #NUM! | 1 | #NUM! | #NUM! |  |  | #NUM! | #N/A | #VALUE! | #VALUE! | #VALUE! | #VALUE! | #NUM! | #VALUE! | #NUM! | #VALUE! | #NUM!
[7 empty] | Residual | #VALUE! | -2 | #VALUE! |  |  |  | #NUM! | #N/A | #VALUE! | #VALUE! | #VALUE! | #VALUE! | #NUM! | #VALUE! | #NUM! | #VALUE! | #NUM! | Observation | Predicted Y | Residuals | Standard Residuals
[7 empty] | Total | #NUM! | -1 |  |  |  |  | #NUM! | #N/A | #VALUE! | #VALUE! | #VALUE! | #VALUE! | #NUM! | #VALUE! | #NUM! | #VALUE! | #NUM! | 1 | 64.96201 | 0.4744117 | 0.1032034
[14 empty] | #NUM! | #N/A | #VALUE! | #VALUE! | #VALUE! | #VALUE! | #NUM! | #VALUE! | #NUM! | #VALUE! | #NUM! | 2 | 84.73538 | 8.122434 | 1.766952
[14 empty] | #NUM! | #N/A | #VALUE! | #VALUE! | #VALUE! | #VALUE! | #NUM! | #VALUE! | #NUM! | #VALUE! | #NUM! | 3 | 72.39896 | -3.772852 | -0.8207449
[14 empty] | #NUM! | #N/A | #VALUE! | #VALUE! | #VALUE! | #VALUE! | #NUM! | #VALUE! | #NUM! | #VALUE! | #NUM! | 4 | 83.96799 | 3.538941 | 0.7698601
[7 empty] | N = | #VALUE! | * | S^ | #NUM! |  |  | #NUM! | #N/A | #VALUE! | #VALUE! | #VALUE! | #VALUE! | #NUM! | #VALUE! | #NUM! | #VALUE! | #NUM! | 5 | 80.24951 | -3.074627 | -0.6688533
[14 empty] | #NUM! | #N/A | #VALUE! | #VALUE! | #VALUE! | #VALUE! | #NUM! | #VALUE! | #NUM! | #VALUE! | #NUM! | 6 | 78.18348 | -4.540703 | -0.9877831
[14 empty] | #NUM! | #N/A | #VALUE! | #VALUE! | #VALUE! | #VALUE! | #NUM! | #VALUE! | #NUM! | #VALUE! | #NUM! | 7 | 58.29205 | 5.538464 | 1.204835
[7 empty] | N | TVALUE | FVALUE |  | 95% |  |  | #NUM! | #N/A | #VALUE! | #VALUE! | #VALUE! | #VALUE! | #NUM! | #VALUE! | #NUM! | #VALUE! | #NUM! | 8 | 76.17686 | -1.661665 | -0.3614781
[7 empty] | 1 | 12.706 | 199.5 |  |  |  |  | #NUM! | #N/A | #VALUE! | #VALUE! | #VALUE! | #VALUE! | #NUM! | #VALUE! | #NUM! | #VALUE! | #NUM! | 9 | 66.37833 | 1.080676 | 0.23509
[7 empty] | 2 | 4.303 | 19 |  |  |  |  | #NUM! | #N/A | #VALUE! | #VALUE! | #VALUE! | #VALUE! | #NUM! | #VALUE! | #NUM! | #VALUE! | #NUM! | 10 | 71.75003 | -5.70508 | -1.241081
[7 empty] | 3 | 3.182 | 9.55 |  |  |  |  | #NUM! | #N/A | #VALUE! | #VALUE! | #VALUE! | #VALUE! | #NUM! | #VALUE! | #NUM! | #VALUE! | #NUM! | 11 | 1.821974 | -0.02357238 | -2.110559
[7 empty] | 4 | 2.7764 | 6.94 |  |  |  |  | #NUM! | #N/A | #VALUE! | #VALUE! | #VALUE! | #VALUE! | #NUM! | #VALUE! | #NUM! | #VALUE! | #NUM! | 12 | 1.741846 | 0.005198026 | 0.4654065
[7 empty] | 5 | 2.5706 | 5.79 |  |  |  |  | #NUM! | #N/A | #VALUE! | #VALUE! | #VALUE! | #VALUE! | #NUM! | #VALUE! | #NUM! | #VALUE! | #NUM!
[7 empty] | 6 | 2.4469 | 5.14 |  |  |  |  | #NUM! | #N/A | #VALUE! | #VALUE! | #VALUE! | #VALUE! | #NUM! | #VALUE! | #NUM! | #VALUE! | #NUM!
[7 empty] | 7 | 2.3646 | 4.74 |  |  |  |  | #NUM! | #N/A | #VALUE! | #VALUE! | #VALUE! | #VALUE! | #NUM! | #VALUE! | #NUM! | #VALUE! | #NUM!
[7 empty] | 8 | 2.306 | 4.46 |  |  |  |  | #NUM! | #N/A | #VALUE! | #VALUE! | #VALUE! | #VALUE! | #NUM! | #VALUE! | #NUM! | #VALUE! | #NUM!
[7 empty] | 9 | 2.2622 | 4.26 |  |  |  |  | #NUM! | #N/A | #VALUE! | #VALUE! | #VALUE! | #VALUE! | #NUM! | #VALUE! | #NUM! | #VALUE! | #NUM!
[7 empty] | 10 | 2.2281 | 4.1 |  |  |  |  | #NUM! | #N/A | #VALUE! | #VALUE! | #VALUE! | #VALUE! | #NUM! | #VALUE! | #NUM! | #VALUE! | #NUM!
[7 empty] | 11 | 2.201 | 3.98 |  |  |  |  | #NUM! | #N/A | #VALUE! | #VALUE! | #VALUE! | #VALUE! | #NUM! | #VALUE! | #NUM! | #VALUE! | #NUM!
[7 empty] | 12 | 2.1788 | 2.89 |  |  |  |  | #NUM! | #N/A | #VALUE! | #VALUE! | #VALUE! | #VALUE! | #NUM! | #VALUE! | #NUM! | #VALUE! | #NUM!
[7 empty] | 13 | 2.1604 | 3.81 |  |  |  |  | #NUM! | #N/A | #VALUE! | #VALUE! | #VALUE! | #VALUE! | #NUM! | #VALUE! | #NUM! | #VALUE! | #NUM!
[7 empty] | 14 | 2.1448 | 3.74 |  |  |  |  | #NUM! | #N/A | #VALUE! | #VALUE! | #VALUE! | #VALUE! | #NUM! | #VALUE! | #NUM! | #VALUE! | #NUM!
[7 empty] | 15 | 2.1315 | 3.68 |  |  |  |  | #NUM! | #N/A | #VALUE! | #VALUE! | #VALUE! | #VALUE! | #NUM! | #VALUE! | #NUM! | #VALUE! | #NUM!
[7 empty] | 16 | 2.1199 | 3.63 |  |  |  |  | #NUM! | #N/A | #VALUE! | #VALUE! | #VALUE! | #VALUE! | #NUM! | #VALUE! | #NUM! | #VALUE! | #NUM!
[7 empty] | 17 | 2.1098 | 3.59 |  |  |  |  | #NUM! | #N/A | #VALUE! | #VALUE! | #VALUE! | #VALUE! | #NUM! | #VALUE! | #NUM! | #VALUE! | #NUM!
[7 empty] | 18 | 2.1009 | 3.55 |  |  |  |  | #NUM! | #N/A | #VALUE! | #VALUE! | #VALUE! | #VALUE! | #NUM! | #VALUE! | #NUM! | #VALUE! | #NUM!
[7 empty] | 19 | 2.093 | 3.52 |  |  |  |  | #NUM! | #N/A | #VALUE! | #VALUE! | #VALUE! | #VALUE! | #NUM! | #VALUE! | #NUM! | #VALUE! | #NUM!
[7 empty] | 20 | 2.086 | 3.49 |  |  |  |  | #NUM! | #N/A | #VALUE! | #VALUE! | #VALUE! | #VALUE! | #NUM! | #VALUE! | #NUM! | #VALUE! | #NUM!
[7 empty] | 21 | 2.0796 | 3.47 |  |  |  |  | #NUM! | #N/A | #VALUE! | #VALUE! | #VALUE! | #VALUE! | #NUM! | #VALUE! | #NUM! | #VALUE! | #NUM!
[7 empty] | 22 | 2.0739 | 3.44 |  |  |  |  | #NUM! | #N/A | #VALUE! | #VALUE! | #VALUE! | #VALUE! | #NUM! | #VALUE! | #NUM! | #VALUE! | #NUM!
[7 empty] | 23 | 2.069 | 3.42 |  |  |  |  | #NUM! | #N/A | #VALUE! | #VALUE! | #VALUE! | #VALUE! | #NUM! | #VALUE! | #NUM! | #VALUE! | #NUM!
[7 empty] | 24 | 2.064 | 3.4 |  |  |  |  | #NUM! | #N/A | #VALUE! | #VALUE! | #VALUE! | #VALUE! | #NUM! | #VALUE! | #NUM! | #VALUE! | #NUM!
[7 empty] | 25 | 2.06 | 3.39 |  |  |  |  | #NUM! | #N/A | #VALUE! | #VALUE! | #VALUE! | #VALUE! | #NUM! | #VALUE! | #NUM! | #VALUE! | #NUM!
[7 empty] | 26 | 2.056 | 3.37 |  |  |  |  | #NUM! | #N/A | #VALUE! | #VALUE! | #VALUE! | #VALUE! | #NUM! | #VALUE! | #NUM! | #VALUE! | #NUM!
[7 empty] | 27 | 2.052 | 3.35 |  |  |  |  | #NUM! | #N/A | #VALUE! | #VALUE! | #VALUE! | #VALUE! | #NUM! | #VALUE! | #NUM! | #VALUE! | #NUM!
[7 empty] | 28 | 2.048 | 3.34 |  |  |  |  | #NUM! | #N/A | #VALUE! | #VALUE! | #VALUE! | #VALUE! | #NUM! | #VALUE! | #NUM! | #VALUE! | #NUM!
[7 empty] | 29 | 2.045 | 3.33 |  |  |  |  | #NUM! | #N/A | #VALUE! | #VALUE! | #VALUE! | #VALUE! | #NUM! | #VALUE! | #NUM! | #VALUE! | #NUM!
[7 empty] | 30 | 2.042 | 3.32 |  |  |  |  | #NUM! | #N/A | #VALUE! | #VALUE! | #VALUE! | #VALUE! | #NUM! | #VALUE! | #NUM! | #VALUE! | #NUM!
[7 empty] | 31 | 2.021 | 3.23 |  |  |  |  | #NUM! | #N/A | #VALUE! | #VALUE! | #VALUE! | #VALUE! | #NUM! | #VALUE! | #NUM! | #VALUE! | #NUM!
[7 empty] | 40 | 2.021 | 3.23 |  |  |  |  | #NUM! | #N/A | #VALUE! | #VALUE! | #VALUE! | #VALUE! | #NUM! | #VALUE! | #NUM! | #VALUE! | #NUM!
[7 empty] | 41 | 2 | 3.15 |  |  |  |  | #NUM! | #N/A | #VALUE! | #VALUE! | #VALUE! | #VALUE! | #NUM! | #VALUE! | #NUM! | #VALUE! | #NUM!
[7 empty] | 60 | 2 | 3.15 |  |  |  |  | #NUM! | #N/A | #VALUE! | #VALUE! | #VALUE! | #VALUE! | #NUM! | #VALUE! | #NUM! | #VALUE! | #NUM!
[7 empty] | 61 | 1.98 | 3.07 |  |  |  |  | #NUM! | #N/A | #VALUE! | #VALUE! | #VALUE! | #VALUE! | #NUM! | #VALUE! | #NUM! | #VALUE! | #NUM!
[7 empty] | 120 | 1.98 | 3.07 |  |  |  |  | #NUM! | #N/A | #VALUE! | #VALUE! | #VALUE! | #VALUE! | #NUM! | #VALUE! | #NUM! | #VALUE! | #NUM!
[7 empty] | 121 | 1.96 | 3 |  |  |  |  | #NUM! | #N/A | #VALUE! | #VALUE! | #VALUE! | #VALUE! | #NUM! | #VALUE! | #NUM! | #VALUE! | #NUM!
[14 empty] | #NUM! | #N/A | #VALUE! | #VALUE! | #VALUE! | #VALUE! | #NUM! | #VALUE! | #NUM! | #VALUE! | #NUM!
[14 empty] | #NUM! | #N/A | #VALUE! | #VALUE! | #VALUE! | #VALUE! | #NUM! | #VALUE! | #NUM! | #VALUE! | #NUM!
[14 empty] | #NUM! | #N/A | #VALUE! | #VALUE! | #VALUE! | #VALUE! | #NUM! | #VALUE! | #NUM! | #VALUE! | #NUM!
[14 empty] | #NUM! | #N/A | #VALUE! | #VALUE! | #VALUE! | #VALUE! | #NUM! | #VALUE! | #NUM! | #VALUE! | #NUM!
[14 empty] | #NUM! | #N/A | #VALUE! | #VALUE! | #VALUE! | #VALUE! | #NUM! | #VALUE! | #NUM! | #VALUE! | #NUM!
[14 empty] | #NUM! | #N/A | #VALUE! | #VALUE! | #VALUE! | #VALUE! | #NUM! | #VALUE! | #NUM! | #VALUE! | #NUM!
[14 empty] | #NUM! | #N/A | #VALUE! | #VALUE! | #VALUE! | #VALUE! | #NUM! | #VALUE! | #NUM! | #VALUE! | #NUM!
[14 empty] | #NUM! | #N/A | #VALUE! | #VALUE! | #VALUE! | #VALUE! | #NUM! | #VALUE! | #NUM! | #VALUE! | #NUM!
[14 empty] | #NUM! | #N/A | #VALUE! | #VALUE! | #VALUE! | #VALUE! | #NUM! | #VALUE! | #NUM! | #VALUE! | #NUM!
[14 empty] | #NUM! | #N/A | #VALUE! | #VALUE! | #VALUE! | #VALUE! | #NUM! | #VALUE! | #NUM! | #VALUE! | #NUM!
[14 empty] | #NUM! | #N/A | #VALUE! | #VALUE! | #VALUE! | #VALUE! | #NUM! | #VALUE! | #NUM! | #VALUE! | #NUM!
[14 empty] | #NUM! | #N/A | #VALUE! | #VALUE! | #VALUE! | #VALUE! | #NUM! | #VALUE! | #NUM! | #VALUE! | #NUM!
[14 empty] | #NUM! | #N/A | #VALUE! | #VALUE! | #VALUE! | #VALUE! | #NUM! | #VALUE! | #NUM! | #VALUE! | #NUM!
[14 empty] | #NUM! | #N/A | #VALUE! | #VALUE! | #VALUE! | #VALUE! | #NUM! | #VALUE! | #NUM! | #VALUE! | #NUM!
[14 empty] | #NUM! | #N/A | #VALUE! | #VALUE! | #VALUE! | #VALUE! | #NUM! | #VALUE! | #NUM! | #VALUE! | #NUM!
[14 empty] | #NUM! | #N/A | #VALUE! | #VALUE! | #VALUE! | #VALUE! | #NUM! | #VALUE! | #NUM! | #VALUE! | #NUM!
[14 empty] | #NUM! | #N/A | #VALUE! | #VALUE! | #VALUE! | #VALUE! | #NUM! | #VALUE! | #NUM! | #VALUE! | #NUM!
[14 empty] | #NUM! | #N/A | #VALUE! | #VALUE! | #VALUE! | #VALUE! | #NUM! | #VALUE! | #NUM! | #VALUE! | #NUM!
[14 empty] | #NUM! | #N/A | #VALUE! | #VALUE! | #VALUE! | #VALUE! | #NUM! | #VALUE! | #NUM! | #VALUE! | #NUM!
[14 empty] | #NUM! | #N/A | #VALUE! | #VALUE! | #VALUE! | #VALUE! | #NUM! | #VALUE! | #NUM! | #VALUE! | #NUM!
[14 empty] | #NUM! | #N/A | #VALUE! | #VALUE! | #VALUE! | #VALUE! | #NUM! | #VALUE! | #NUM! | #VALUE! | #NUM!
[14 empty] | #NUM! | #N/A | #VALUE! | #VALUE! | #VALUE! | #VALUE! | #NUM! | #VALUE! | #NUM! | #VALUE! | #NUM!
[14 empty] | #NUM! | #N/A | #VALUE! | #VALUE! | #VALUE! | #VALUE! | #NUM! | #VALUE! | #NUM! | #VALUE! | #NUM!
[14 empty] | #NUM! | #N/A | #VALUE! | #VALUE! | #VALUE! | #VALUE! | #NUM! | #VALUE! | #NUM! | #VALUE! | #NUM!
[14 empty] | #NUM! | #N/A | #VALUE! | #VALUE! | #VALUE! | #VALUE! | #NUM! | #VALUE! | #NUM! | #VALUE! | #NUM!
[14 empty] | #NUM! | #N/A | #VALUE! | #VALUE! | #VALUE! | #VALUE! | #NUM! | #VALUE! | #NUM! | #VALUE! | #NUM!
[14 empty] | #NUM! | #N/A | #VALUE! | #VALUE! | #VALUE! | #VALUE! | #NUM! | #VALUE! | #NUM! | #VALUE! | #NUM!
[14 empty] | #NUM! | #N/A | #VALUE! | #VALUE! | #VALUE! | #VALUE! | #NUM! | #VALUE! | #NUM! | #VALUE! | #NUM!
[14 empty] | #NUM! | #N/A | #VALUE! | #VALUE! | #VALUE! | #VALUE! | #NUM! | #VALUE! | #NUM! | #VALUE! | #NUM!
[14 empty] | #NUM! | #N/A | #VALUE! | #VALUE! | #VALUE! | #VALUE! | #NUM! | #VALUE! | #NUM! | #VALUE! | #NUM!
[14 empty] | #NUM! | #N/A | #VALUE! | #VALUE! | #VALUE! | #VALUE! | #NUM! | #VALUE! | #NUM! | #VALUE! | #NUM!
[14 empty] | #NUM! | #N/A | #VALUE! | #VALUE! | #VALUE! | #VALUE! | #NUM! | #VALUE! | #NUM! | #VALUE! | #NUM!
[14 empty] | #NUM! | #N/A | #VALUE! | #VALUE! | #VALUE! | #VALUE! | #NUM! | #VALUE! | #NUM! | #VALUE! | #NUM!

## ASTM E739 stat (Max Stress)
SN Points |  | X | Y | X^2 | Y^2 | X*Y | N | 0 |  |  |  | X | YHAT | X | Xconfi | Yavg | Y1 | Y2 | SN-line |  | Lower conf |  | Upper Conf |  | SUMMARY OUTPUT
0 | Statisk | #NUM! | #VALUE! | #NUM! | #VALUE! | #NUM! | SUMX | #NUM! |  |  |  | #NUM! | #VALUE! | #NUM! | #N/A | #VALUE! | #VALUE! | #VALUE! | #VALUE! | #NUM! | #VALUE! | #NUM! | #VALUE! | #NUM!
0 | Statisk | #NUM! | #VALUE! | #NUM! | #VALUE! | #NUM! | SUMY | #VALUE! |  |  |  | #NUM! | #VALUE! | #NUM! | #N/A | #VALUE! | #VALUE! | #VALUE! | #VALUE! | #NUM! | #VALUE! | #NUM! | #VALUE! | #NUM! | Regression Statistics
0 | Statisk | #NUM! | #VALUE! | #NUM! | #VALUE! | #NUM! | SUMXX | #NUM! |  |  |  | #NUM! | #VALUE! | #NUM! | #N/A | #VALUE! | #VALUE! | #VALUE! | #VALUE! | #NUM! | #VALUE! | #NUM! | #VALUE! | #NUM! | Multiple R | 0.8824405
0 | 0 | #NUM! | #NUM! | #NUM! | #NUM! | #NUM! | SUMYY | #VALUE! |  |  |  | #NUM! | #VALUE! | #NUM! | #N/A | #VALUE! | #VALUE! | #VALUE! | #VALUE! | #NUM! | #VALUE! | #NUM! | #VALUE! | #NUM! | R Square | 0.7787012
[7 empty] | SUMXY | #NUM! |  |  |  | 0 | #VALUE! | #NUM! | #N/A | #VALUE! | #VALUE! | #VALUE! | #VALUE! | #NUM! | #VALUE! | #NUM! | #VALUE! | #NUM! | Adjusted R Square | 0.7510388
[7 empty] | SAKX | #NUM! |  |  |  | 0 | #VALUE! | #NUM! | #N/A | #VALUE! | #VALUE! | #VALUE! | #VALUE! | #NUM! | #VALUE! | #NUM! | #VALUE! | #NUM! | Standard Error | 4.875709
[7 empty] | SAKY (SAKtotal) | #VALUE! |  |  |  | 0 | #VALUE! | #NUM! | #N/A | #VALUE! | #VALUE! | #VALUE! | #VALUE! | #NUM! | #VALUE! | #NUM! | #VALUE! | #NUM! | Observations | 10
[7 empty] | SAPXY | #NUM! |  |  |  | 0 | #VALUE! | #NUM! | #N/A | #VALUE! | #VALUE! | #VALUE! | #VALUE! | #NUM! | #VALUE! | #NUM! | #VALUE! | #NUM!
[7 empty] | XMEAN | #NUM! |  |  |  | 0 | #VALUE! | #NUM! | #N/A | #VALUE! | #VALUE! | #VALUE! | #VALUE! | #NUM! | #VALUE! | #NUM! | #VALUE! | #NUM! | ANOVA
[7 empty] | YMEAN | #VALUE! |  |  |  | 0 | #VALUE! | #NUM! | #N/A | #VALUE! | #VALUE! | #VALUE! | #VALUE! | #NUM! | #VALUE! | #NUM! | #VALUE! | #NUM! |  | df | SS | MS | F | Significance F
[7 empty] | A1 | #NUM! | #NUM! | #NUM! |  | 0 | #VALUE! | #NUM! | #N/A | #VALUE! | #VALUE! | #VALUE! | #VALUE! | #NUM! | #VALUE! | #NUM! | #VALUE! | #NUM! | Regression | 1 | 669.2022 | 669.2022 | 28.15022 | 0.0007234162
[7 empty] | A0 | #VALUE! | #VALUE! | #VALUE! |  | 0 | #VALUE! | #NUM! | #N/A | #VALUE! | #VALUE! | #VALUE! | #VALUE! | #NUM! | #VALUE! | #NUM! | #VALUE! | #NUM! | Residual | 8 | 190.1803 | 23.77254
[7 empty] | R2 | #NUM! | #VALUE! |  |  | 0 | #VALUE! | #NUM! | #N/A | #VALUE! | #VALUE! | #VALUE! | #VALUE! | #NUM! | #VALUE! | #NUM! | #VALUE! | #NUM! | Total | 9 | 859.3825
[7 empty] | T-VALUE | #N/A |  |  |  | 0 | #VALUE! | #NUM! | #N/A | #VALUE! | #VALUE! | #VALUE! | #VALUE! | #NUM! | #VALUE! | #NUM! | #VALUE! | #NUM!
[7 empty] | F-VALUE | #N/A |  |  |  | 0 | #VALUE! | #NUM! | #N/A | #VALUE! | #VALUE! | #VALUE! | #VALUE! | #NUM! | #VALUE! | #NUM! | #VALUE! | #NUM! |  | Coefficients | Standard Error | t Stat | P-value | Lower 95% | Upper 95% | Lower 95.0% | Upper 95.0%
[7 empty] | CONFIA1 | #N/A | #NUM! | #NUM! |  | 0 | #VALUE! | #NUM! | #N/A | #VALUE! | #VALUE! | #VALUE! | #VALUE! | #NUM! | #VALUE! | #NUM! | #VALUE! | #NUM! | Intercept | 86.95883 | 2.934841 | 29.62983 | 1.824742e-09 | 80.19107 | 93.72659 | 80.19107 | 93.72659
[7 empty] | CONFIA0 | #N/A | #VALUE! | #VALUE! |  | 0 | #VALUE! | #NUM! | #N/A | #VALUE! | #VALUE! | #VALUE! | #VALUE! | #NUM! | #VALUE! | #NUM! | #VALUE! | #NUM! | X Variable 1 | -0.0003935312 | 7.417171e-05 | -5.305678 | 0.0007234162 | -0.0005645715 | -0.0002224908 | -0.0005645715 | -0.0002224908
[7 empty] | Xmin | 0 |  |  |  | 0 | #VALUE! | #NUM! | #N/A | #VALUE! | #VALUE! | #VALUE! | #VALUE! | #NUM! | #VALUE! | #NUM! | #VALUE! | #NUM!
[7 empty] | Xmax | 0 | [5 empty] | #NUM! | #N/A | #VALUE! | #VALUE! | #VALUE! | #VALUE! | #NUM! | #VALUE! | #NUM! | #VALUE! | #NUM!
[7 empty] | Variansanalysetabel | [6 empty] | #NUM! | #N/A | #VALUE! | #VALUE! | #VALUE! | #VALUE! | #NUM! | #VALUE! | #NUM! | #VALUE! | #NUM!
[8 empty] | SAK | f | S2 | F |  |  | #NUM! | #N/A | #VALUE! | #VALUE! | #VALUE! | #VALUE! | #NUM! | #VALUE! | #NUM! | #VALUE! | #NUM! | RESIDUAL OUTPUT
[7 empty] | Regress | #NUM! | 1 | #NUM! | #NUM! |  |  | #NUM! | #N/A | #VALUE! | #VALUE! | #VALUE! | #VALUE! | #NUM! | #VALUE! | #NUM! | #VALUE! | #NUM!
[7 empty] | Residual | #VALUE! | -2 | #VALUE! |  |  |  | #NUM! | #N/A | #VALUE! | #VALUE! | #VALUE! | #VALUE! | #NUM! | #VALUE! | #NUM! | #VALUE! | #NUM! | Observation | Predicted Y | Residuals | Standard Residuals
[7 empty] | Total | #NUM! | -1 |  |  |  |  | #NUM! | #N/A | #VALUE! | #VALUE! | #VALUE! | #VALUE! | #NUM! | #VALUE! | #NUM! | #VALUE! | #NUM! | 1 | 64.96201 | 0.4744117 | 0.1032034
[14 empty] | #NUM! | #N/A | #VALUE! | #VALUE! | #VALUE! | #VALUE! | #NUM! | #VALUE! | #NUM! | #VALUE! | #NUM! | 2 | 84.73538 | 8.122434 | 1.766952
[14 empty] | #NUM! | #N/A | #VALUE! | #VALUE! | #VALUE! | #VALUE! | #NUM! | #VALUE! | #NUM! | #VALUE! | #NUM! | 3 | 72.39896 | -3.772852 | -0.8207449
[14 empty] | #NUM! | #N/A | #VALUE! | #VALUE! | #VALUE! | #VALUE! | #NUM! | #VALUE! | #NUM! | #VALUE! | #NUM! | 4 | 83.96799 | 3.538941 | 0.7698601
[7 empty] | N = | #VALUE! | * | S^ | #NUM! |  |  | #NUM! | #N/A | #VALUE! | #VALUE! | #VALUE! | #VALUE! | #NUM! | #VALUE! | #NUM! | #VALUE! | #NUM! | 5 | 80.24951 | -3.074627 | -0.6688533
[14 empty] | #NUM! | #N/A | #VALUE! | #VALUE! | #VALUE! | #VALUE! | #NUM! | #VALUE! | #NUM! | #VALUE! | #NUM! | 6 | 78.18348 | -4.540703 | -0.9877831
[14 empty] | #NUM! | #N/A | #VALUE! | #VALUE! | #VALUE! | #VALUE! | #NUM! | #VALUE! | #NUM! | #VALUE! | #NUM! | 7 | 58.29205 | 5.538464 | 1.204835
[7 empty] | N | TVALUE | FVALUE |  | 95% |  |  | #NUM! | #N/A | #VALUE! | #VALUE! | #VALUE! | #VALUE! | #NUM! | #VALUE! | #NUM! | #VALUE! | #NUM! | 8 | 76.17686 | -1.661665 | -0.3614781
[7 empty] | 1 | 12.706 | 199.5 |  |  |  |  | #NUM! | #N/A | #VALUE! | #VALUE! | #VALUE! | #VALUE! | #NUM! | #VALUE! | #NUM! | #VALUE! | #NUM! | 9 | 66.37833 | 1.080676 | 0.23509
[7 empty] | 2 | 4.303 | 19 |  |  |  |  | #NUM! | #N/A | #VALUE! | #VALUE! | #VALUE! | #VALUE! | #NUM! | #VALUE! | #NUM! | #VALUE! | #NUM! | 10 | 71.75003 | -5.70508 | -1.241081
[7 empty] | 3 | 3.182 | 9.55 |  |  |  |  | #NUM! | #N/A | #VALUE! | #VALUE! | #VALUE! | #VALUE! | #NUM! | #VALUE! | #NUM! | #VALUE! | #NUM! | 11 | 1.821974 | -0.02357238 | -2.110559
[7 empty] | 4 | 2.7764 | 6.94 |  |  |  |  | #NUM! | #N/A | #VALUE! | #VALUE! | #VALUE! | #VALUE! | #NUM! | #VALUE! | #NUM! | #VALUE! | #NUM! | 12 | 1.741846 | 0.005198026 | 0.4654065
[7 empty] | 5 | 2.5706 | 5.79 |  |  |  |  | #NUM! | #N/A | #VALUE! | #VALUE! | #VALUE! | #VALUE! | #NUM! | #VALUE! | #NUM! | #VALUE! | #NUM!
[7 empty] | 6 | 2.4469 | 5.14 |  |  |  |  | #NUM! | #N/A | #VALUE! | #VALUE! | #VALUE! | #VALUE! | #NUM! | #VALUE! | #NUM! | #VALUE! | #NUM!
[7 empty] | 7 | 2.3646 | 4.74 |  |  |  |  | #NUM! | #N/A | #VALUE! | #VALUE! | #VALUE! | #VALUE! | #NUM! | #VALUE! | #NUM! | #VALUE! | #NUM!
[7 empty] | 8 | 2.306 | 4.46 |  |  |  |  | #NUM! | #N/A | #VALUE! | #VALUE! | #VALUE! | #VALUE! | #NUM! | #VALUE! | #NUM! | #VALUE! | #NUM!
[7 empty] | 9 | 2.2622 | 4.26 |  |  |  |  | #NUM! | #N/A | #VALUE! | #VALUE! | #VALUE! | #VALUE! | #NUM! | #VALUE! | #NUM! | #VALUE! | #NUM!
[7 empty] | 10 | 2.2281 | 4.1 |  |  |  |  | #NUM! | #N/A | #VALUE! | #VALUE! | #VALUE! | #VALUE! | #NUM! | #VALUE! | #NUM! | #VALUE! | #NUM!
[7 empty] | 11 | 2.201 | 3.98 |  |  |  |  | #NUM! | #N/A | #VALUE! | #VALUE! | #VALUE! | #VALUE! | #NUM! | #VALUE! | #NUM! | #VALUE! | #NUM!
[7 empty] | 12 | 2.1788 | 2.89 |  |  |  |  | #NUM! | #N/A | #VALUE! | #VALUE! | #VALUE! | #VALUE! | #NUM! | #VALUE! | #NUM! | #VALUE! | #NUM!
[7 empty] | 13 | 2.1604 | 3.81 |  |  |  |  | #NUM! | #N/A | #VALUE! | #VALUE! | #VALUE! | #VALUE! | #NUM! | #VALUE! | #NUM! | #VALUE! | #NUM!
[7 empty] | 14 | 2.1448 | 3.74 |  |  |  |  | #NUM! | #N/A | #VALUE! | #VALUE! | #VALUE! | #VALUE! | #NUM! | #VALUE! | #NUM! | #VALUE! | #NUM!
[7 empty] | 15 | 2.1315 | 3.68 |  |  |  |  | #NUM! | #N/A | #VALUE! | #VALUE! | #VALUE! | #VALUE! | #NUM! | #VALUE! | #NUM! | #VALUE! | #NUM!
[7 empty] | 16 | 2.1199 | 3.63 |  |  |  |  | #NUM! | #N/A | #VALUE! | #VALUE! | #VALUE! | #VALUE! | #NUM! | #VALUE! | #NUM! | #VALUE! | #NUM!
[7 empty] | 17 | 2.1098 | 3.59 |  |  |  |  | #NUM! | #N/A | #VALUE! | #VALUE! | #VALUE! | #VALUE! | #NUM! | #VALUE! | #NUM! | #VALUE! | #NUM!
[7 empty] | 18 | 2.1009 | 3.55 |  |  |  |  | #NUM! | #N/A | #VALUE! | #VALUE! | #VALUE! | #VALUE! | #NUM! | #VALUE! | #NUM! | #VALUE! | #NUM!
[7 empty] | 19 | 2.093 | 3.52 |  |  |  |  | #NUM! | #N/A | #VALUE! | #VALUE! | #VALUE! | #VALUE! | #NUM! | #VALUE! | #NUM! | #VALUE! | #NUM!
[7 empty] | 20 | 2.086 | 3.49 |  |  |  |  | #NUM! | #N/A | #VALUE! | #VALUE! | #VALUE! | #VALUE! | #NUM! | #VALUE! | #NUM! | #VALUE! | #NUM!
[7 empty] | 21 | 2.0796 | 3.47 |  |  |  |  | #NUM! | #N/A | #VALUE! | #VALUE! | #VALUE! | #VALUE! | #NUM! | #VALUE! | #NUM! | #VALUE! | #NUM!
[7 empty] | 22 | 2.0739 | 3.44 |  |  |  |  | #NUM! | #N/A | #VALUE! | #VALUE! | #VALUE! | #VALUE! | #NUM! | #VALUE! | #NUM! | #VALUE! | #NUM!
[7 empty] | 23 | 2.069 | 3.42 |  |  |  |  | #NUM! | #N/A | #VALUE! | #VALUE! | #VALUE! | #VALUE! | #NUM! | #VALUE! | #NUM! | #VALUE! | #NUM!
[7 empty] | 24 | 2.064 | 3.4 |  |  |  |  | #NUM! | #N/A | #VALUE! | #VALUE! | #VALUE! | #VALUE! | #NUM! | #VALUE! | #NUM! | #VALUE! | #NUM!
[7 empty] | 25 | 2.06 | 3.39 |  |  |  |  | #NUM! | #N/A | #VALUE! | #VALUE! | #VALUE! | #VALUE! | #NUM! | #VALUE! | #NUM! | #VALUE! | #NUM!
[7 empty] | 26 | 2.056 | 3.37 |  |  |  |  | #NUM! | #N/A | #VALUE! | #VALUE! | #VALUE! | #VALUE! | #NUM! | #VALUE! | #NUM! | #VALUE! | #NUM!
[7 empty] | 27 | 2.052 | 3.35 |  |  |  |  | #NUM! | #N/A | #VALUE! | #VALUE! | #VALUE! | #VALUE! | #NUM! | #VALUE! | #NUM! | #VALUE! | #NUM!
[7 empty] | 28 | 2.048 | 3.34 |  |  |  |  | #NUM! | #N/A | #VALUE! | #VALUE! | #VALUE! | #VALUE! | #NUM! | #VALUE! | #NUM! | #VALUE! | #NUM!
[7 empty] | 29 | 2.045 | 3.33 |  |  |  |  | #NUM! | #N/A | #VALUE! | #VALUE! | #VALUE! | #VALUE! | #NUM! | #VALUE! | #NUM! | #VALUE! | #NUM!
[7 empty] | 30 | 2.042 | 3.32 |  |  |  |  | #NUM! | #N/A | #VALUE! | #VALUE! | #VALUE! | #VALUE! | #NUM! | #VALUE! | #NUM! | #VALUE! | #NUM!
[7 empty] | 31 | 2.021 | 3.23 |  |  |  |  | #NUM! | #N/A | #VALUE! | #VALUE! | #VALUE! | #VALUE! | #NUM! | #VALUE! | #NUM! | #VALUE! | #NUM!
[7 empty] | 40 | 2.021 | 3.23 |  |  |  |  | #NUM! | #N/A | #VALUE! | #VALUE! | #VALUE! | #VALUE! | #NUM! | #VALUE! | #NUM! | #VALUE! | #NUM!
[7 empty] | 41 | 2 | 3.15 |  |  |  |  | #NUM! | #N/A | #VALUE! | #VALUE! | #VALUE! | #VALUE! | #NUM! | #VALUE! | #NUM! | #VALUE! | #NUM!
[7 empty] | 60 | 2 | 3.15 |  |  |  |  | #NUM! | #N/A | #VALUE! | #VALUE! | #VALUE! | #VALUE! | #NUM! | #VALUE! | #NUM! | #VALUE! | #NUM!
[7 empty] | 61 | 1.98 | 3.07 |  |  |  |  | #NUM! | #N/A | #VALUE! | #VALUE! | #VALUE! | #VALUE! | #NUM! | #VALUE! | #NUM! | #VALUE! | #NUM!
[7 empty] | 120 | 1.98 | 3.07 |  |  |  |  | #NUM! | #N/A | #VALUE! | #VALUE! | #VALUE! | #VALUE! | #NUM! | #VALUE! | #NUM! | #VALUE! | #NUM!
[7 empty] | 121 | 1.96 | 3 |  |  |  |  | #NUM! | #N/A | #VALUE! | #VALUE! | #VALUE! | #VALUE! | #NUM! | #VALUE! | #NUM! | #VALUE! | #NUM!
[14 empty] | #NUM! | #N/A | #VALUE! | #VALUE! | #VALUE! | #VALUE! | #NUM! | #VALUE! | #NUM! | #VALUE! | #NUM!
[14 empty] | #NUM! | #N/A | #VALUE! | #VALUE! | #VALUE! | #VALUE! | #NUM! | #VALUE! | #NUM! | #VALUE! | #NUM!
[14 empty] | #NUM! | #N/A | #VALUE! | #VALUE! | #VALUE! | #VALUE! | #NUM! | #VALUE! | #NUM! | #VALUE! | #NUM!
[14 empty] | #NUM! | #N/A | #VALUE! | #VALUE! | #VALUE! | #VALUE! | #NUM! | #VALUE! | #NUM! | #VALUE! | #NUM!
[14 empty] | #NUM! | #N/A | #VALUE! | #VALUE! | #VALUE! | #VALUE! | #NUM! | #VALUE! | #NUM! | #VALUE! | #NUM!
[14 empty] | #NUM! | #N/A | #VALUE! | #VALUE! | #VALUE! | #VALUE! | #NUM! | #VALUE! | #NUM! | #VALUE! | #NUM!
[14 empty] | #NUM! | #N/A | #VALUE! | #VALUE! | #VALUE! | #VALUE! | #NUM! | #VALUE! | #NUM! | #VALUE! | #NUM!
[14 empty] | #NUM! | #N/A | #VALUE! | #VALUE! | #VALUE! | #VALUE! | #NUM! | #VALUE! | #NUM! | #VALUE! | #NUM!
[14 empty] | #NUM! | #N/A | #VALUE! | #VALUE! | #VALUE! | #VALUE! | #NUM! | #VALUE! | #NUM! | #VALUE! | #NUM!
[14 empty] | #NUM! | #N/A | #VALUE! | #VALUE! | #VALUE! | #VALUE! | #NUM! | #VALUE! | #NUM! | #VALUE! | #NUM!
[14 empty] | #NUM! | #N/A | #VALUE! | #VALUE! | #VALUE! | #VALUE! | #NUM! | #VALUE! | #NUM! | #VALUE! | #NUM!
[14 empty] | #NUM! | #N/A | #VALUE! | #VALUE! | #VALUE! | #VALUE! | #NUM! | #VALUE! | #NUM! | #VALUE! | #NUM!
[14 empty] | #NUM! | #N/A | #VALUE! | #VALUE! | #VALUE! | #VALUE! | #NUM! | #VALUE! | #NUM! | #VALUE! | #NUM!
[14 empty] | #NUM! | #N/A | #VALUE! | #VALUE! | #VALUE! | #VALUE! | #NUM! | #VALUE! | #NUM! | #VALUE! | #NUM!
[14 empty] | #NUM! | #N/A | #VALUE! | #VALUE! | #VALUE! | #VALUE! | #NUM! | #VALUE! | #NUM! | #VALUE! | #NUM!
[14 empty] | #NUM! | #N/A | #VALUE! | #VALUE! | #VALUE! | #VALUE! | #NUM! | #VALUE! | #NUM! | #VALUE! | #NUM!
[14 empty] | #NUM! | #N/A | #VALUE! | #VALUE! | #VALUE! | #VALUE! | #NUM! | #VALUE! | #NUM! | #VALUE! | #NUM!
[14 empty] | #NUM! | #N/A | #VALUE! | #VALUE! | #VALUE! | #VALUE! | #NUM! | #VALUE! | #NUM! | #VALUE! | #NUM!
[14 empty] | #NUM! | #N/A | #VALUE! | #VALUE! | #VALUE! | #VALUE! | #NUM! | #VALUE! | #NUM! | #VALUE! | #NUM!
[14 empty] | #NUM! | #N/A | #VALUE! | #VALUE! | #VALUE! | #VALUE! | #NUM! | #VALUE! | #NUM! | #VALUE! | #NUM!
[14 empty] | #NUM! | #N/A | #VALUE! | #VALUE! | #VALUE! | #VALUE! | #NUM! | #VALUE! | #NUM! | #VALUE! | #NUM!
[14 empty] | #NUM! | #N/A | #VALUE! | #VALUE! | #VALUE! | #VALUE! | #NUM! | #VALUE! | #NUM! | #VALUE! | #NUM!
[14 empty] | #NUM! | #N/A | #VALUE! | #VALUE! | #VALUE! | #VALUE! | #NUM! | #VALUE! | #NUM! | #VALUE! | #NUM!
[14 empty] | #NUM! | #N/A | #VALUE! | #VALUE! | #VALUE! | #VALUE! | #NUM! | #VALUE! | #NUM! | #VALUE! | #NUM!
[14 empty] | #NUM! | #N/A | #VALUE! | #VALUE! | #VALUE! | #VALUE! | #NUM! | #VALUE! | #NUM! | #VALUE! | #NUM!
[14 empty] | #NUM! | #N/A | #VALUE! | #VALUE! | #VALUE! | #VALUE! | #NUM! | #VALUE! | #NUM! | #VALUE! | #NUM!
[14 empty] | #NUM! | #N/A | #VALUE! | #VALUE! | #VALUE! | #VALUE! | #NUM! | #VALUE! | #NUM! | #VALUE! | #NUM!
[14 empty] | #NUM! | #N/A | #VALUE! | #VALUE! | #VALUE! | #VALUE! | #NUM! | #VALUE! | #NUM! | #VALUE! | #NUM!
[14 empty] | #NUM! | #N/A | #VALUE! | #VALUE! | #VALUE! | #VALUE! | #NUM! | #VALUE! | #NUM! | #VALUE! | #NUM!
[14 empty] | #NUM! | #N/A | #VALUE! | #VALUE! | #VALUE! | #VALUE! | #NUM! | #VALUE! | #NUM! | #VALUE! | #NUM!
[14 empty] | #NUM! | #N/A | #VALUE! | #VALUE! | #VALUE! | #VALUE! | #NUM! | #VALUE! | #NUM! | #VALUE! | #NUM!
[14 empty] | #NUM! | #N/A | #VALUE! | #VALUE! | #VALUE! | #VALUE! | #NUM! | #VALUE! | #NUM! | #VALUE! | #NUM!
[14 empty] | #NUM! | #N/A | #VALUE! | #VALUE! | #VALUE! | #VALUE! | #NUM! | #VALUE! | #NUM! | #VALUE! | #NUM!

## Report Tables
Specimen | Width | Thickness | Area | Ini Emod | E-mod | Bending ratio | Abs Max strain | Strain Range | Peak stress | Cycles to failure | Comments
# | (mm) | (mm) | (mm2) | (GPa) | (GPa) | ¦E1+E2¦/¦E1+E2¦ | (%) | (%) | (MPa)
EQA03-01 | 25.37 | 4.4 | 111.628 | 0 | 0 | #DIV/0! | 0 | 0 | 0 | Statisk | O.K.
EQA03-02 | 25.38 | 4.51 | 114.4638 | 0 | 0 | #DIV/0! | 0 | 0 | 0 | Statisk | O.K.
EQA03-03 | 25.41 | 4.45 | 113.0745 | 0 | 0 | #DIV/0! | 0 | 0 | 0 | Statisk | O.K.
EQA03-04 | 25.43 | 4.42 | 112.4006 | 0 | 0 | #DIV/0! | 0 | 0 | 0 | 0 | 0
EQA03-05 | 25.35 | 4.49 | 113.8215 | 0 | 0 | #DIV/0! | 0.55 | 0.495 | 0 | 2000000 | run out
EQA03-06 | 25.38 | 4.44 | 112.6872 | 0 | 0 | #DIV/0! | 0.7 | 0.63 | 0 | 234687 | 0
EQA03-07 | 25.42 | 4.29 | 109.0518 | 0 | 0 | #DIV/0! | 0.6 | 0.54 | 0 | 417783 | 0
EQA03-08 | 25.39 | 4.3 | 109.177 | 0 | 0 | #DIV/0! | 0.5 | 0.45 | 0 | 1500000 | 0
EQA03-09 | 25.53 | 4.49 | 114.6297 | 0 | 0 | #DIV/0! | 1.3 | 1.17 | 0 | 4683 | 36 grader ved 3 HZ
EQA03-10 | 25.45 | 4.41 | 112.2345 | 0 | 0 | #DIV/0! | 1 | 0.9 | 0 | 20412 | 0
EQA03-11 | 25.46 | 4.43 | 112.7878 | 0 | 0 | #DIV/0! | 0.9 | 0.81 | 0 | 32980 | 0
From Matlab Script Fatigue4.m
Specimen | Width [mm] | Thickness [mm] | E-mod. change [%] | E-mod. [GPa] | Bending | Freq. [Hz] | R | Peak strain [%] | Strain range [%] | Peak stress [MPa] | Cycles | Comments
C
m
(X=21647.9Y^-6.06)
#VALUE!
#VALUE!